## Base
ShortName | FullName | Fe (at.%) | a (Å)-standard | a (Å)-this work | Average
fcc-Ni | Ni | 0% | 3.5238 | 3.5243
25Fe | Ni0.75Fe0.25 | 25% | NA | 3.545 | 3.5406
50Fe | Ni0.5Fe0.5 | 50% | NA | 3.571 | 3.5574
75Fe | Ni0.25Fe0.75 | 75% | NA | 3.575 | 3.5742
fcc-Fe | Fe | 100% | 3.591 | 2.8665
bcc-Fe |  |  | 2.8664
Note on D6: [线程批注] 你的Excel版本可读取此线程批注; 但如果在更新版本的Excel中打开文件，则对批注所作的任何改动都将被删除。了解详细信息: https://go.microsoft.com/fwlink/?linkid=870924 注释: face-centred cubic, γ phase
Note on D7: [线程批注] 你的Excel版本可读取此线程批注; 但如果在更新版本的Excel中打开文件，则对批注所作的任何改动都将被删除。了解详细信息: https://go.microsoft.com/fwlink/?linkid=870924 注释: body-centred cubic phase, α phase

## OER-data
1 | 2 | 3 | 4 | 5 | 6 | 7 | 8 | 9 | 10 | 11 | 12 | 13 | 14 | 15 | 16 | 17 | 18 | 19 | 20 | 21 | 22 | 23 | 24
Comment | Index | FormalName | Mag | dBandCenter.dn.all.av | Esub | E_*OH | E_*O | E_*OOH | ZPE_*OH | ZPE_*O | ZPE_*OOH | G*OH | G*O | G*OOH | ΔG*OH | ΔG*O | ΔG*OOH | ΔG1.OER | ΔG2.OER | ΔG3.OER | ΔG4.OER | ΔGmax.OER | Overpotential.OER
O-precoverage with θ*O = 1/4
hcp | 1 | FCC-Ni | 43.127 | -1.1012 | -376.248551 | -386.695896 | -382.688422 | -390.893163 | 0.347 | 0.083 | 0.423 | -10.1003 | -6.3569 | -14.2216 | 0.7197 | 1.0631 | 4.0184 | 0.7197 | 0.3434 | 2.9553 | 0.9016 | 2.9553 | 1.7253
top4, O@fcc | 2 | Fe0.25Ni0.75 | 73.5695 | -0.9093 | -419.456511 | -429.703345 | -426.083194 | -434.21909 | 0.344 | 0.085 | 0.422 | -9.9028 | -6.5417 | -14.3406 | 0.9172 | 0.8783 | 3.8994 | 0.9172 | -0.0389 | 3.0211 | 1.0206 | 3.0211 | 1.7911
top4, O@fcc4-3 | 3 | Fe0.5Ni0.5 | 101.5087 | -0.5412 | -460.031996 | -470.44755 | -464.878488 | -474.555228 | 0.329 | 0.08 | 0.421 | -10.0866 | -4.7665 | -14.1022 | 0.7334 | 2.6535 | 4.1378 | 0.7334 | 1.9201 | 1.4843 | 0.7822 | 1.9201 | 0.6901
hcp4 | 4 | Fe0.75Ni0.25 | 87.0766 | -0.5268 | -499.716349 | -511.444017 | -505.882521 | -515.9731904 | 0.335 | 0.079 | 0.413 | -11.3927 | -6.0872 | -15.8438 | -0.5727 | 1.3328 | 2.3962 | -0.5727 | 1.9055 | 1.0634 | 2.5238 | 2.5238 | 1.2938
bridge | 5 | BCC-Fe | 159.2075 | 0.3119 | -545.643339 | -557.112771 | -552.208405 |  | 0.348 | 0.072 |  | -11.1214 | -6.4931 | 545.6433 | -0.3014 | 0.9269 |  | -0.3014 | 1.2283

## Constant
Comment | G_H2O | G_H2 | G_H | G_O2 | G_OH | G_O | G_OOH | E_H2O | E_H2 | E_OOH | E_OH
DFT-D3 | -14.22 | -6.8 | -3.4 | -9.92 | -10.82 | -7.42 | -18.24 | -14.222977 | -6.77112243 | -18.28927 | -10.83742
2.46

## ActiveCenters-OH-inteactions
Sample | x.Fe | dCenter.active.up | dCenter.active.dn | ΔG*OH | Overpotential.OER | Overpotential.OER.exp | ICOHP.up | ICOHP.dn | dBandCenter.up | dBandCenter.dn | dBandCenter.av | delta.dCenter | I.anti.up[,] | I.anti.up0 | I.anti.up[,] | I.anti.up[,] | I.anti.dn0 | I.anti.up[,] | I.anti.up[,]
FCC-Ni | 0 | -2.3462 | -1.1972 | 0.7197 | 1.7253 | 0.44 | -0.38661 | -0.65606 | -2.2969 | -1.2867 | -1.7918 | 1.0102 | 0.86 | 0.7 | 0.81 | 1.624 | 0.829 | 0.51 | 0.66
Fe0.25Ni0.75 | 0.25 | -1.6785 | -0.9816 | 0.9172 | 1.7911 | 0.349 | -0.75418 | -1.21753 | -2.0348 | -1.2059 | -1.62035 | 0.8289 | 1.29 | 1.085 | 0.84 | 1.23 | 0.615 | 0.5 | 0.67
Fe0.5Ni0.5 | 0.5 | -2.369 | 0.2914 | 0.7334 | 0.6901 | 0.219 | -0.85965 | -1.21753 | -2.6078 | -0.1635 | -1.38565 | 2.4443 | 1.578 | 1.315 | 0.83 | 1.22 | 0.189 | 0.15 | 0.49
Fe0.75Ni0.25 | 0.75 | -2.136833 | -0.7817333 | -0.5727 | 1.2938 | 0.315 | -0.4011067 | -0.6871733 | -2.1589 | -0.8585333 | -1.508717 | 1.300367 | 0.863 | 0.688 | 0.8 | 0.739 | 0.376 | 0.51 | 0.66
BCC-Fe | 1 | -2.245233 | 0.1581 | -0.3014 |  | 0.491 | -0.42916 | -0.6911067 | -2.184433 | 0.0669 | -1.058767 | 2.251333 | 0.8875 | 0.6676 | 0.75 | 0.62 | 0.328 | 0.53 | 0.64

## O-coverage_deltaGO
Sample | x(Fe) | n(*O) | Coverage | Et(sub) | Et(n*O) | ZPE | ΔG*O/O
FCC-Ni | 0 | 1 | 0.0625 | -346.713419 | -354.086077 | 0.078 | 0.125342
|  | 4 | 0.25 | -346.713419 | -376.248551 | 0.318 | 0.115717
Fe0.5Ni0.5 | 0.5 | 1 | 0.0625 | -429.925109 | -438.018446 | 0.078 | -0.595337
|  | 4 | 0.25 | -429.925109 | -460.031996 | 0.3 | -0.03172175
|  | 8 | 0.5 | -429.925109 | -486.663418 | 0.662 | 0.4104614

## ScanSurface_deltaGO
Nanoparticle | Alloy | Site | No. | E*O(spin-opt) | E-Emin | ΔG*O | Average
Fe0.25Ni0.75 | Fe0.25Ni0.75 | fcc | 1 | -396.644179 | 0.171152 | 0.035499 | -0.04116456
-389.181678 | Fe0.25Ni0.75 | fcc | 2 | -396.650748 | 0.164583 | 0.02893
| Fe0.25Ni0.75 | fcc | 3 | -396.81022 | 0.005111 | -0.130542
| Fe0.25Ni0.75 | fcc | 4 | -396.63393 | 0.181401 | 0.045748
| Fe0.25Ni0.75 | fcc | 5 | -396.812568 | 0.002763 | -0.13289
| Fe0.25Ni0.75 | fcc | 6 | -396.811087 | 0.004244 | -0.131409
| Fe0.25Ni0.75 | fcc | 7 | -396.815331 | 0 | -0.135653
| Fe0.25Ni0.75 | fcc | 8 | -396.788473 | 0.026858 | -0.108795
| Fe0.25Ni0.75 | fcc | 9 | -396.592865 | 0.222466 | 0.086813
| Fe0.25Ni0.75 | fcc | 10 | -396.779377 | 0.035954 | -0.099699
| Fe0.25Ni0.75 | fcc | 11 | -396.600727 | 0.214604 | 0.078951
| Fe0.25Ni0.75 | fcc | 12 | -396.814957 | 0.000374 | -0.135279
| Fe0.25Ni0.75 | fcc | 13 | -396.619275 | 0.196056 | 0.060403
| Fe0.25Ni0.75 | fcc | 14 | -396.745626 | 0.069705 | -0.065948
| Fe0.25Ni0.75 | fcc | 15 | -396.778433 | 0.036898 | -0.098755
| Fe0.25Ni0.75 | fcc | 16 | -396.635685 | 0.179646 | 0.043993
| Fe0.25Ni0.75 | hcp | 1 | -396.703076 | 0.112255 | -0.023398 | 0.03791619
| Fe0.25Ni0.75 | hcp | 2 | -396.493328 | 0.322003 | 0.18635
| Fe0.25Ni0.75 | hcp | 3 | -396.769467 | 0.045864 | -0.089789
| Fe0.25Ni0.75 | hcp | 4 | -396.484181 | 0.33115 | 0.195497
| Fe0.25Ni0.75 | hcp | 5 | -396.731586 | 0.083745 | -0.051908
| Fe0.25Ni0.75 | hcp | 6 | -396.741937 | 0.073394 | -0.062259
| Fe0.25Ni0.75 | hcp | 7 | -396.758979 | 0.056352 | -0.079301
| Fe0.25Ni0.75 | hcp | 8 | -396.743182 | 0.072149 | -0.063504
| Fe0.25Ni0.75 | hcp | 9 | -396.525015 | 0.290316 | 0.154663
| Fe0.25Ni0.75 | hcp | 10 | -396.656131 | 0.1592 | 0.023547
| Fe0.25Ni0.75 | hcp | 11 | -396.538872 | 0.276459 | 0.140806
| Fe0.25Ni0.75 | hcp | 12 | -396.555399 | 0.259932 | 0.124279
| Fe0.25Ni0.75 | hcp | 13 | -396.529779 | 0.285552 | 0.149899
| Fe0.25Ni0.75 | hcp | 14 | -396.7473 | 0.068031 | -0.067622
| Fe0.25Ni0.75 | hcp | 15 | -396.746457 | 0.068874 | -0.066779
| Fe0.25Ni0.75 | hcp | 16 | -396.5435 | 0.271831 | 0.136178
Fe0.5Ni0.5 | Fe0.5Ni0.5 | fcc | 1 | -437.890008 | 0.128438 | -0.466899 | -0.196215
-429.925109 | Fe0.5Ni0.5 | fcc | 2 | -437.499268 | 0.519178 | -0.076159
| Fe0.5Ni0.5 | fcc | 3 | -437.269043 | 0.749403 | 0.154066
| Fe0.5Ni0.5 | fcc | 4 | -437.876081 | 0.142365 | -0.452972
| Fe0.5Ni0.5 | fcc | 5 | -437.932345 | 0.086101 | -0.509236
| Fe0.5Ni0.5 | fcc | 6 | -437.879278 | 0.139168 | -0.456169
| Fe0.5Ni0.5 | fcc | 7 | -437.484722 | 0.533724 | -0.061613
| Fe0.5Ni0.5 | fcc | 8 | -437.035095 | 0.983351 | 0.388014
| Fe0.5Ni0.5 | fcc | 9 | -437.551973 | 0.466473 | -0.128864
| Fe0.5Ni0.5 | fcc | 10 | -437.903643 | 0.114803 | -0.480534
| Fe0.5Ni0.5 | fcc | 11 | -437.556733 | 0.461713 | -0.133624
| Fe0.5Ni0.5 | fcc | 12 | -437.81732 | 0.201126 | -0.394211
| Fe0.5Ni0.5 | fcc | 13 | -437.234148 | 0.784298 | 0.188961
| Fe0.5Ni0.5 | fcc | 14 | -437.573085 | 0.445361 | -0.149976
| Fe0.5Ni0.5 | fcc | 15 | -437.535707 | 0.482739 | -0.112598
| Fe0.5Ni0.5 | fcc | 16 | -437.870735 | 0.147711 | -0.447626
| Fe0.5Ni0.5 | hcp | 1 | -438.018446 | 0 | -0.595337 | -0.1459544
| Fe0.5Ni0.5 | hcp | 2 | -437.375876 | 0.64257 | 0.047233
| Fe0.5Ni0.5 | hcp | 3 | -437.547912 | 0.470534 | -0.124803
| Fe0.5Ni0.5 | hcp | 4 | -437.45382 | 0.564626 | -0.030711
| Fe0.5Ni0.5 | hcp | 5 | -437.797607 | 0.220839 | -0.374498
| Fe0.5Ni0.5 | hcp | 6 | -437.490002 | 0.528444 | -0.066893
| Fe0.5Ni0.5 | hcp | 7 | -437.741395 | 0.277051 | -0.318286
| Fe0.5Ni0.5 | hcp | 8 | -437.436843 | 0.581603 | -0.013734
| Fe0.5Ni0.5 | hcp | 9 | -437.429386 | 0.58906 | -0.006277
| Fe0.5Ni0.5 | hcp | 10 | -437.474776 | 0.54367 | -0.051667
| Fe0.5Ni0.5 | hcp | 11 | -437.78573 | 0.232716 | -0.362621
| Fe0.5Ni0.5 | hcp | 12 | -437.538874 | 0.479572 | -0.115765
| Fe0.5Ni0.5 | hcp | 13 | -437.506754 | 0.511692 | -0.083645
| Fe0.5Ni0.5 | hcp | 14 | -437.153115 | 0.865331 | 0.269994
| Fe0.5Ni0.5 | hcp | 15 | -437.524258 | 0.494188 | -0.101149
| Fe0.5Ni0.5 | hcp | 16 | -437.83022 | 0.188226 | -0.407111
Fe0.75Ni0.25 | Fe0.75Ni0.25 | fcc | 1 | -475.999899 | 1.262985 | 0.996741 | 0.7397528
-469.49864 | Fe0.75Ni0.25 | fcc | 2 | -476.191814 | 1.07107 | 0.804826
| Fe0.75Ni0.25 | fcc | 3 | -474.834061 | 2.428823 | 2.162579
| Fe0.75Ni0.25 | fcc | 4 | -475.70053 | 1.562354 | 1.29611
| Fe0.75Ni0.25 | fcc | 5 | -476.290633 | 0.972251 | 0.706007
| Fe0.75Ni0.25 | fcc | 6 | -476.19462 | 1.068264 | 0.80202
| Fe0.75Ni0.25 | fcc | 7 | -476.614456 | 0.648428 | 0.382184
| Fe0.75Ni0.25 | fcc | 8 | -476.128455 | 1.134429 | 0.868185
| Fe0.75Ni0.25 | fcc | 9 | -476.501983 | 0.760901 | 0.494657
| Fe0.75Ni0.25 | fcc | 10 | -476.807419 | 0.455465 | 0.189221
| Fe0.75Ni0.25 | fcc | 11 | -476.633039 | 0.629845 | 0.363601
| Fe0.75Ni0.25 | fcc | 12 | -477.262884 | 0 | -0.266244
| Fe0.75Ni0.25 | fcc | 13 | -476.117571 | 1.145313 | 0.879069
| Fe0.75Ni0.25 | fcc | 14 | -475.27694 | 1.985944 | 1.7197
| Fe0.75Ni0.25 | fcc | 15 | -476.578192 | 0.684692 | 0.418448
| Fe0.75Ni0.25 | fcc | 16 | -476.9777 | 0.285184 | 0.01894
| Fe0.75Ni0.25 | hcp | 1 | -475.617714 | 1.64517 | 1.378926 | 1.168018
| Fe0.75Ni0.25 | hcp | 2 | -475.657555 | 1.605329 | 1.339085
| Fe0.75Ni0.25 | hcp | 3 | -474.876742 | 2.386142 | 2.119898
| Fe0.75Ni0.25 | hcp | 4 | -474.755816 | 2.507068 | 2.240824
| Fe0.75Ni0.25 | hcp | 5 | -476.646249 | 0.616635 | 0.350391
| Fe0.75Ni0.25 | hcp | 6 | -475.823198 | 1.439686 | 1.173442
| Fe0.75Ni0.25 | hcp | 7 | -476.787056 | 0.475828 | 0.209584
| Fe0.75Ni0.25 | hcp | 8 | -476.527134 | 0.73575 | 0.469506
| Fe0.75Ni0.25 | hcp | 9 | -476.064382 | 1.198502 | 0.932258
| Fe0.75Ni0.25 | hcp | 10 | -475.350508 | 1.912376 | 1.646132
| Fe0.75Ni0.25 | hcp | 11 | -476.02855 | 1.234334 | 0.96809
| Fe0.75Ni0.25 | hcp | 12 | -474.928083 | 2.334801 | 2.068557
| Fe0.75Ni0.25 | hcp | 13 | -475.719092 | 1.543792 | 1.277548
| Fe0.75Ni0.25 | hcp | 14 | -475.519408 | 1.743476 | 1.477232
| Fe0.75Ni0.25 | hcp | 15 | -476.578192 | 0.684692 | 0.418448
| Fe0.75Ni0.25 | hcp | 16 | -476.378275 | 0.884609 | 0.618365

## DataSummary
Sample | x.Fe | dHf | Es | ed.up.bulk | ed.dn.bulk | ed.av.bulk | ed.up.surf | ed.dn.surf | ed.av.surf
FCC-Ni | 0 | 0 | 0.1200943 | -1.9144 | -1.2691 | -1.585 | -1.8359 | -1.1388 | -1.4584
Fe0.25Ni0.75 | 0.25 | -0.0436531875 | 0.1052024 | -2.0288 | -0.8935 | -1.4677 | -1.9637 | -0.8769 | -1.4097
Fe0.5Ni0.5 | 0.5 | -0.01617652 | 0.1164296 | -2.0702 | -0.5186 | -1.3029 | -1.9967 | -0.4622 | -1.2515
Fe0.75Ni0.25 | 0.75 | 0.06314102 | 0.1525114 | -1.9306 | -0.1053 | -1.0323 | -2.0351 | 0.0273 | -1.0241
FCC-Fe | 1 | 0.152626 | 0.1923279 | -1.9425 | 0.4019 | -0.7899 | -2.1645 | -0.0594 | -1.1328
BCC-Fe | 1 | 0 | 0.1621139 | -1.6165 | 0.5195 | -0.5589 | -1.9764 | -0.1326 | -1.0859

## Sufaces
Nanoparticles | ShortName | a (Å) | Surface | Surface | Natoms | x.b(Fe) | n(Ni) | n(Fe) | x.av(Fe) | x.s(Fe) | Et (eV) | γ (eV/Å2) | εd[-10,5](eV) |  |  | Mag | Mag/atom
Fe0.5Ni0.5 | 50Fe | 10.10031 | 64 | slice1 | 64 | 0.5 | 34 | 30 | 0.46875 | 0.375 | -412.316217 | 0.1151081 | -1.9712 | -0.4816 | -1.2247 | 103.9526 | 1.624259375
|  | 10.10031 | 64 | slice2 | 64 | 0.5 | 29 | 35 | 0.546875 | 0.6875 | -423.948219 | 0.1275394 | -1.964 | -0.3545 | -1.16 | 113.814 | 1.77834375
|  | 10.10031 | 64 | slice3 | 64 | 0.5 | 33 | 31 | 0.484375 | 0.4375 | -414.848424 | 0.1164296 | -1.9967 | -0.4622 | -1.2515 | 105.954 | 1.65553125
Fe0.25Ni0.75 | 25Fe | 10.02677 | 64 | slice1 | 64 | 0.25 | 50 | 14 | 0.21875 | 0.125 | -370.126069 | 0.1049653 | -1.9386 | -0.8394 | -1.3979 | 71.5634 | 1.118178125
|  | 10.02677 | 64 | slice2 | 64 | 0.25 | 49 | 15 | 0.234375 | 0.1875 | -372.850497 | 0.1052024 | -1.9637 | -0.8769 | -1.4097 | 73.8992 | 1.154675
|  | 10.02677 | 64 | slice3 | 64 | 0.25 | 45 | 19 | 0.296875 | 0.4375 | -382.824959 | 0.1114528 | -2.0051 | -0.7147 | -1.3608 | 81.9189 | 1.279983
Fe0.75Ni0.25 | 75Fe | 10.11163 | 64 | slice1 | 64 | 0.75 | 16 | 48 | 0.75 | 0.75 | -455.429597 | 0.1525114 | -2.0351 | 0.0273 | -1.0241 | 137.1455 | 2.142898
|  | 10.11163 | 64 | slice2 | 64 | 0.75 | 15 | 49 | 0.765625 | 0.8125 | -457.279958 | 0.1576802 | -2.0164 | 0.0705 | -0.9987 | 138.7745 | 2.168352
|  | 10.11163 | 64 | slice3 | 64 | 0.75 | 17 | 47 | 0.734375 | 0.6875 | -453.30884 | 0.1488695 | -1.9414 | 0.087 | -0.9483 | 134.8113 | 2.106427
fcc-Ni |  | 9.96737719 |  | (111) | 64 | 0 | 64 | 0 | 0 |  | -329.0186 | 0.1200943 | -1.8359 | -1.1388 | -1.4584 | 42.318 | 0.66121875
fcc-Fe |  | 10.1568818 |  | (111) | 64 | 1 | 0 | 64 | 1 |  | -492.3243 | 0.1923279 | -2.1645 | -0.0594 | -1.1328 | 141.5487 | 2.211698
bcc-Fe |  | 9.9295 |  | (110) | 64 | 1 | 0 | 64 | 1 |  | -496.5509 | 0.1621139 | -1.9764 | -0.1326 | -1.0859 | 81.9059 | 1.27978
[13 empty] | up | down | average

## FormationEnthalpy
Structure | a (Å) | shapeSQS | No. atoms | Et (eV) | ΔHf1 (eV) | ΔHf2 (eV) | εd[-10,5](eV) |  |  | Mag(μB) | Mag/atom | Comment | x(Fe) | ΔHf1 (eV) |  | εd_dn (eV)
fcc-Ni | 3.5238 |  | 1 | -5.463813 | -5.463813 |  | -1.9144 | -1.2691 | -1.585 | 0.5898 | 0.5898 |  | 0 | 0 | -1.9144 | -1.2691 | -1.585
fcc-Fe | 3.591 |  | 1 | -8.076903 | -8.076903 |  | -1.9425 | 0.4019 | -0.7899 | 2.508 | 2.508 |  | 0.25 | -0.0436531875 | -2.0288 | -0.8935 | -1.4677
bcc-Fe | 2.8664 |  | 1 | -8.229529 | -8.229529 |  | -1.6165 | 0.5195 | -0.5589 | 2.2522 | 2.2522 |  | 0.5 | -0.01617652 | -2.0702 | -0.5186 | -1.3029
Fe0.5Ni0.5 | 3.571 | hexSQS1-1 | 48 | -329.416681 | -0.01617652 | -0.09248952 | -2.0702 | -0.5186 | -1.3029 | 78.5582 | 1.636629 |  | 0.75 | 0.05097199 | -1.9688 | -0.093 | -1.0499
|  | hexSQS1-2 | 48 | -329.478258 | -0.01745937 | -0.093772375 | -2.045 | -0.5042 | -1.2808 | 78.4373 | 1.63411 |  | 1 | 0 | -1.6165 | 0.5195 | -0.5589
|  | hexSQS2 | 48 | -329.629519 | -0.02061065 | -0.09692365 | -2.0603 | -0.4763 | -1.2782 | 78.4045 | 1.633427
|  | hexSQS3 | 48 | -329.488828 | -0.01767958 | -0.09399258 | -2.033 | -0.46 | -1.2508 | 77.9419 | 1.62379
|  | hexSQS4 | 48 | -329.44935 | -0.01685712 | -0.093170125 | -2.0611 | -0.4901 | -1.2912 | 79.0362 | 1.6465875
|  | hexSQS5 | 48 | -329.592827 | -0.01984623 | -0.09615923 | -2.0536 | -0.5229 | -1.2998 | 78.5671 | 1.636815
|  | hexSQS6 | 48 | -329.518568 | -0.01829917 | -0.09461217 | -2.0704 | -0.4963 | -1.2823 | 78.7815 | 1.64128125
|  | hexSQS7 | 48 | -329.47251 | -0.017339625 | -0.093652625 | -2.0566 | -0.5183 | -1.2984 | 77.925 | 1.6234375
|  | hexSQS8 | 48 | -329.521296 | -0.018356 | -0.094669 | -2.0439 | -0.5048 | -1.2928 | 78.0233 | 1.625485
|  | cubicSQS | 32 | -219.494359 | -0.01252772 | -0.08884071875 | -2.0385 | -0.5048 | -1.2728 | 51.6148 | 1.6129625
|  | randomSQS* | 16 | -109.892992 | -0.021641 | -0.097954 | -2.0507 | -0.5121 | -1.2894 | 25.7744 | 1.6109 | *7 pairs 2 triplets
|  | randomSQS | 16 | -109.895459 | -0.02179519 | -0.0981081875 | -2.028 | -0.5291 | -1.2847 | 25.5418 | 1.5963625
|  | randomSQS | 108 | -741.331748 | -0.01751185 | -0.09382485 | -2.0451 | -0.5137 | -1.2866 | 174.1601 | 1.612594
FeNi |  | Tetragonal-FeNi | 2 | -13.839044 | -0.072851 | -0.149164 | -2.0536 | -0.5191 | -1.2964 | 3.1991 | 1.59955
Fe0.25Ni0.75 | 3.545 | randomSQS | 16 | -99.246174 | -0.047643875 | -0.085800375 | -2.0276 | -0.9415 | -1.4869 | 18.1256 | 1.13285
|  | cubicSQS | 32 | -198.256693 | -0.04027966 | -0.07843616 | -1.964 | -0.9073 | -1.4344 | 35.4664 | 1.108325
|  | hexSQS | 48 | -297.546969 | -0.0436531875 | -0.0818096875 | -2.0288 | -0.8935 | -1.4677 | 54.8874 | 1.1434875
|  | randomSQS | 108 | -669.530529 | -0.04411475 | -0.08227125 | -2.0462 | -0.9541 | -1.5092 | 124.5011 | 1.152788
FeNi3 | 3.5374 | cubicA1-FeNi3 | 4 | -24.987063 | -0.09152375 | -0.12968025 | -2.1786 | -1.0335 | -1.6099 | 4.6213 | 1.155325
Fe0.75Ni0.25 | 3.575 | randomSQS | 16 | -119.615423 | 0.06213606 | -0.05233344 | -1.9533 | -0.0219 | -0.9936 | 32.5134 | 2.0320875
|  | cubicSQS | 32 | -239.36285 | 0.05801094 | -0.05645856 | -1.9261 | -0.0913 | -1.0187 | 63.7623 | 1.992571875
|  | hexSQS | 48 | -358.798031 | 0.06314102 | -0.05132848 | -1.9306 | -0.1053 | -1.0323 | 91.5524 | 1.907342
|  | randomSQS | 108 | -808.609825 | 0.05097199 | -0.06349751 | -1.9688 | -0.093 | -1.0499 | 212.8074 | 1.970439
Fe3Ni | 3.584632 | cubicA1-Fe3Ni | 4 | -30.007163 | 0.03630925 | -0.07816025 | -1.9424 | 0.0504 | -0.9429 | 8.1942 | 2.04855
[7 empty] | up | down | average
Note on F1: [线程批注] 你的Excel版本可读取此线程批注; 但如果在更新版本的Excel中打开文件，则对批注所作的任何改动都将被删除。了解详细信息: https://go.microsoft.com/fwlink/?linkid=870924 注释: bcc-Fe + fcc-Ni
Note on G1: [线程批注] 你的Excel版本可读取此线程批注; 但如果在更新版本的Excel中打开文件，则对批注所作的任何改动都将被删除。了解详细信息: https://go.microsoft.com/fwlink/?linkid=870924 注释: fcc-Fe + fcc-Ni
Note on B5: [线程批注] 你的Excel版本可读取此线程批注; 但如果在更新版本的Excel中打开文件，则对批注所作的任何改动都将被删除。了解详细信息: https://go.microsoft.com/fwlink/?linkid=870924 注释: unit cell